## Sheet1
ООО «НОВАТЕК АЛЬЯНС» ИНН 3443146653 КПП 346101001 400112, г. Волгоград, им. Энгельса б-р , д. 2, оф. 1 Тел.: +7(927)509-21-20 , 8(8442)59-48-39 E-mail: alliancemsk77@bk.ru
Трубы PE-RT тип II для ГВС и отопления по ГОСТ 32415-2013
SDR 11 давление 6 - 8 атм. при рабочей температуре до 95°С Класс эксплуатации по ГОСТ 32415-2013 - 5
| Внешний диаметр, мм | Внутренний диаметр, мм | Мин. толщина стенки, мм | Вес (кг) в 1 метре | Цена за 1 метр руб. с НДС
| 25 | 20.4 | 2,3 | 0.169 | 70.98
| 32 | 26 | 3,0 | 0.269 | 112.98
| 40 | 32.6 | 3,7 | 0.428 | 179.76
| 50 | 40.8 | 4,6 | 0.664 | 278.88
| 63 | 51.4 | 5,8 | 1.05 | 441
| 75 | 61.4 | 6,8 | 1.467 | 616.14
| 90 | 73.6 | 8,2 | 2.125 | 892.5
| 110 | 90 | 10,0 | 3.165 | 1329.3
| 125 | 102.2 | 11,4 | 4.09 | 1717.8
| 140 | 114.6 | 12,7 | 5.098 | 2141.16
| 160 | 130.8 | 14,6 | 6.692 | 2810.64
| 180 | 147.2 | 16,4 | 8.459 | 3552.78
| 200 | 163.6 | 18,2 | 10.43 | 4380.6
| 225 | 184 | 20,5 | 13.204 | 5545.68
| 250 | 204.6 | 22,7 | 16.241 | 6821.22
| 280 | 229.2 | 25,4 | 20.357 | 8549.94
| 315 | 257.8 | 28,6 | 25.77 | 10823.4
| 355 | 290.6 | 32,2 | 32.712 | 13739.04
| 400 | 327.4 | 36,3 | 41.535 | 17444.7
Трубы производятся в отрезках по 12 метров и бухтах по 100 м (до ду110 включительно) Производим поставку труб и фитингов в ППУ-ПЭ и ППУ-ОЦ изоляции Оказываем консультационные услуги по монтажу и прокладке нашим труб, а также строительно-монтажные работы